## tek-11-05
tek/11-05 | Ch1=V | Ch2=Vp | Rp | I=Vp/Rp | Rm=(V/I)-Rp | Anotaciones | Pulsos | Vbias
tek001/11-05 | 0.4 | 0.08 | 10000 | 8e-06 | 40000
tek002/11-05 | 1 | 0.19 | 10000 | 1.9e-05 | 42631.58 |  |  | 150mV
tek003/11-05 | 2 | 0.43 | 10000 | 4.3e-05 | 36511.63 |  |  | 200mV
tek004/11-05 | 3 | 0.84 | 10000 | 8.4e-05 | 25714.29 | pasa algo en la subida |  | 150-200mV
tek005/11-05 | 4 | 1.25 | 10000 | 0.000125 | 22000 | es algo comùn a todos |  | 400mV?
tek006/11-05 | 5 | 1.75 | 10000 | 0.000175 | 18571.43
tek007/11-05 | 6 | 2.25 | 10000 | 0.000225 | 16666.67
tek008/11-05 | 7 | 2.7 | 10000 | 0.00027 | 15925.93
tek009/11-05 | 8 | 3.3 | 10000 | 0.00033 | 14242.42 | dimos despues 2,3 pulsos seguidos | 100microseg
tek010/11-05 | 8 | 3.2 | 10000 | 0.00032 | 15000 | algo en la subida
tek011/11-05 | 8 | 3.3 | 10000 | 0.00033 | 14242.42
tek012/11-05 | 8 | 2.1 | 4000 | 0.000525 | 11238.1 |  |  | V=0.8 I=0.02mA
tek013/11-05 | 8 | 2.1 | 4000 | 0.000525 | 11238.1 | algo en mitad de pulso |  | V=4 I=0.2mA | del 13-al 14 subio la resistencia
tek014/11-05 | 8 | 2 | 4000 | 0.0005 | 12000 | pendiente en el pulso |  | V=4 I=0.2mA | hay una pequeña relajacion cn respecto al anterior
tek015/11-05 | 2 | 0.275 | 4000 | 6.875e-05 | 25090.91 | se intento ver relajación |  | 2
tek016/11-05 | 8 | 2.75 | 6000 | 0.0004583333 | 11454.55 | calienta pulso 1 | 2 | 2
tek017/11-05 | 8 | 2.75 | 6000 | 0.0004583333 | 11454.55 | segundo pulso queda más arriba | 2 | 2

## tek-12-05
tek/12-05 | Ch1=V | Ch2=Vp | Rp | I=Vp/Rp | Rm=(V/I)-Rp | Anotaciones | Pulsos | t | TAREA
2017-05-12 | 5 | 1.175 | 6000 | 0.0001958333 | 19531.91 | sin datos sòlo ver la resistencia |  | 100 E-03
tek002/12-05 | 7 | 2 | 6000 | 0.0003333333 | 15000 | despues de varios pulsos de 2 y 3 | 3 | 100 E-03 | ver cuanto representa la subida del primer pulso | 0.14/2=0.07 | caen los 3 pulsos en = R-I
tek003/12-05 | 10 | 3.4 | 6000 | 0.0005666667 | 11647.06 | despues de varios pulsos | 4 | 150 E-06
tek004/12-05 | 10 | 3.6 | 6000 | 0.0006 | 10666.67 | despues de varios pulsos | 4 | 150 E-06
tek005/12-05 | 30 | 16.5 | 6000 | 0.00275 | 4909.091 | amplificador desde acà | 1
tek006/12-05 | 30 | 14.8 | 2000 | 0.0074 | 2054.054 | despues de pulsos, subiò mucho I | 1 | 8e-06 | pendiente en subida
tek007/12-05 | 2.1 | 0.42 | 2000 | 0.00021 | 8000 | fue para ver la resistencia | 1
tek008/12-05 | 30 | 15 | 2000 | 0.0075 | 2000 |  | 1 |  | pendiente en subida
tek009/12-05 | 35 | 16.5 | 2000 | 0.00825 | 2242.424 | elemento 466 (1.6 e-06 t) QUIEBRE | 1 | 3e-06 | V=34.1, ch2=16.7, Rm=2083.8,I=0.835
tek010/12-05 | 43 | 25 | 2000 | 0.0125 | 1440 | baja poquito 2do | 2 |  | Hacer gamma- están separados pulso 1y2
tek011/12-05 | 48 | 31 | 2000 | 0.0155 | 1096.774 | baja suave al final | 1 |  | Graficar la subidita ver - Gamma=1
tek012/12-05 | 56.6 | 36 | 2000 | 0.018 | 1144.444 |  | 1 |  | REVISAR Gamma!!!
tek013/12-05 | 69 | 54.4 | 2000 | 0.0272 | 536.7647 | algo en pulso2, subida | 2 |  | Ver % en subida, Gamma=1
tek014/12-05 | 69 | 54.4 | 2000 | 0.0272 | 536.7647 | 2do sube y 3ro queda ahì | 3 |  | Parece que algo paso de 12 ,13 y14
tek015/12-05 | 78 | 64 | 2000 | 0.032 | 437.5 | algo cuarto pulso baja! | 4
tek016/12-05 | 79 | 63 | 2000 | 0.0315 | 507.9365 | 4to subida import y 5to subida peq | 5
tek017/12-05 | 79 | 64 | 2000 | 0.032 | 468.75 | subida continua en todos los pulsos | 6

## tek-06-06
tek/06-06 | Ch1=V | Ch2=Vp | Rp | I=Vp/Rp | Rm=(V/I)-Rp | RAMPA | PULSO | señal de forma Rampa,Pulso cuadrado y Pico para triger | Gamma
tek001/06-06 | 3.5 | 2.25 | 2000 | 0.001125 | 1111.111 |  | 3.5? | la rampa ajusta re bien una recta para I-V | Gama da sube y baja
tek002/06-06 | 8.75 | 4.8 | 1000 | 0.0048 | 822.9167 |  |  |  | Gama da sube y baja
tek003/06-06 | 8.5 | 1.7 | 1000 | 0.0017 | 4000 | hay error en Rp tek3y tek4 son lo mismo!!! | se ve pendiente | paso algo antes porque los valores de Rp y V son iguales pero subio la Rm | Gama da sube y baja
tek004/06-06 | 8.5 | 1.75 | 200 | 0.00875 | 771.4286 |  |  | parece que fue sólo una ilusion porque es el mismo archivo tek003 y tek004
tek005/06-06 | 8.5 | 1 | 100 | 0.01 | 750 |  |  | reste los datos del archivo tek003y tek004 y da 0000000

## tek-18-07
tek /18-07 | Ch1=V | Ch2=Vp | Rp | I=Vp/Rp | Rm=(V/I)-Rp | Anotaciones
tek000/18-07
tek001/18-07
tek002/18-07
tek003/18-07
tek004/18-07
tek005/18-07
tek006/18-07
tek007/18-07
tek008/18-07
tek009/18-07
tek010/18-07
tek011/18-07
tek012/18-07
tek013/18-07
tek014/18-07
tek015/18-07
tek016/18-07
tek017/18-07
tek018/18-07
tek019/18-07

## VerResistencia
archivo/dia | V=ch1 | Rp | ch2 | I | tiempo | anotaciones

## eventos
archivo tek | V | tiempo | # | I | caracteristica /Ú­¯ | % | en tiempo estoy considerando de cada pulsito en el caso de ser muchos
001/04-04 | 5.8 | 100 e-6 | 1 | 0.0034 | ­ | 64%
001/11-05 | 0.4 |  |  | 8e-06
002/11-05 | 1 |  |  | 1.9e-05
003/11-05 | 2 |  |  | 4.3e-05
004/11-05 | 3 |  |  | 8.4e-05
005/11-05 | 4 |  |  | 0.000125
006/11-05 | 5 |  |  | 0.000175
007/11-05 | 6 |  |  | 0.000225
008/11-05 | 7 |  |  | 0.00027
009/11-05 | 8 |  |  | 0.00033
010/11-05 | 8 | 100 e-6 | 1 | 0.00032 | ¯ |  | salto en rampa de V ,entonces bajó la resistencia
011/11-05 | 8 |  |  | 0.00033
012/11-05 | 8 |  |  | 0.000525
013/11-05 | 8 |  |  | 0.000525
014/11-05 | 8 |  |  | 0.0005
015/11-05 | 2 |  |  | 6.875e-05
016/11-05 | 8 |  |  | 0.0004583333
017/11-05 | 8 |  | 2 | 0.0004583333
002/12-05 | 7 | 100 e -6 | 3 | 0.0003333333 |  |  | hay movimientos tipo mitad de pulso2 -------- 50E-06
003/12-05 | 10 | 100 e-6 | 4 | 0.0005666667
004/12-05 | 10 | 100 e-6 | 4 | 0.0006
005/12-05 | 30 | 8 e-6 | 1 | 0.00275
006/12-05 | 30 | 9 e-6 | 1 | 0.0074 | /
007/12-05 | 2.1 |  | 1 | 0.00021
008/12-05 | 30 |  | 1 | 0.0075
009/12-05 | 35 | 3 e-6 | 1 | 0.00825 | Ú
010/12-05 | 43 | 3 e-6 | 2 | 0.0125
011/12-05 | 48 | 2.5 e-6 | 1 | 0.0155 | /-1
012/12-05 | 56.6 |  | 1 | 0.018
013/12-05 | 69 | 2.5 e-6 | 2 | 0.0272
014/12-05 | 69 | 2 e-6 | 3 | 0.0272
015/12-05 | 78 | 2 e-6 | 4 | 0.032 | ­ ¯ | 20%
016/12-05 | 79 | 3 e-6 | 5 | 0.0315 | ¯ Ú
017/12-05 | 79 | 2 e-6 | 6 | 0.032 | /Ú­¯
| subida |  | bajada |  | pendientecreciente |  | pendiente decreciente | quiebre78

## 18-08
tek /18-08 | Ch1=V | Ch2=Vp | Rp | I=Vp/Rp | Rm=(V/I)-Rp | V_relajacion | tiempo | Anotaciones
tek000/18-08 | 3.5 |  | 200 |  |  |  | 2seg
tek001/18-08 | 4 |  | 200 |  |  |  | 2seg
tek002/18-08 | 4.5 |  | 200 |  |  |  | 2seg | algo
tek003/18-08 | 4.6 |  | 200 |  |  |  | 2seg
tek004/18-08 | 4.5 |  | 200 |  |  | 1.3 | 2seg | algo
tek005/18-08 | 4.4 |  | 200 |  |  |  | 3seg
tek006/18-08 | 4.5 |  | 200 |  |  | 1.25 | 3seg
tek007/18-08 | 4.5 |  | 200 |  |  |  | 2seg
tek008/18-08 | 4 |  | 200 |  |  |  | 4seg
tek009/18-08 | 4 |  | 200 |  |  | 1.1 | 6seg